## Calcul
Calcul du retrait du bois (développé par Daniel DRECQ)
Humidité à saturation des fibres HSF [%] |  | 30
Essence | Frêne
Largeur [mm] | 150
Epaisseur [mm] | 27
Fibres | Perpendiculaire
Hiver
Température [°C] | 20
Humidité [%] (de 0 à 100%) | 70
Eté
Température [°C] | 40
Humidité [%] (de 0 à 100%) | 50
|  |  | 6 | -0.0075196 | 0.0047085 | -0.00018234 | 5.2335e-06 | -7.5868e-08 | 5.0667e-10 | -1.0343e-12 | 0.13199
Humidité initiale Hi | 13.2% |  | 13 | 66.734 | 0.083644 | 0.00083696 | 7.0154e-05 | -2.0977e-06 | 2.5412e-08 | -1.0903e-10 | 69.0416
Humidité finale Hf | 8.531% |  |  | 70.01 | 0.073273 | 0.0088784 | -0.0003521 | 7.019e-06 | -6.4495e-08 | 2.2292e-10 | 73.1409
Retrait radial [%] | 6 |  | 8 | -0.0021089 | 0.0028937 | -5.5107e-05 | 7.521e-07 | 3.1862e-09 | -1.6298e-10 | 1.1204e-12 | 0.08531
Retrait tangentiel [%] | 8 |  | 8 | 39.177 | 0.020265 | 0.0043985 | 4.4884e-05 | -2.1989e-06 | 2.9054e-08 | -1.2917e-10 | 46.7146
Variation largeur [mm] | 1.4003 |  |  | 45.829 | -0.094147 | 0.013892 | -0.00030762 | 4.2671e-06 | -2.9149e-08 | 7.2917e-11 | 52.8402
Variation épaisseur [mm] | 0.25205
Fibres parallèles
Fibres perpendiculaires

## Données
Essence | Retrait tg | Retrait rd | Retrait vol | Fibres
| [%] | [%] | [%]
Parallèle
Aulne | 7 | 5 | 12 | Perpendiculaire
Azobé | 11 | 8 | 19
Bouleau | 9 | 6 | 15
Charme | 11.5 | 7 | 18.5
Châtaigner | 8 | 4 | 12
Chêne | 10 | 5 | 15
Douglas | 7 | 4 | 11
Doussié | 5 | 3 | 8
Epicéa | 9 | 4 | 13
Erable | 8 | 4 | 12
Frêne | 8 | 6 | 14
Hêtre | 12 | 6 | 18
Iroko | 6 | 4 | 10
Mélèze | 9 | 5 | 14
Merisier | 10 | 5 | 15
Niangon | 8 | 4 | 12
Noyer | 7.5 | 5.5 | 13
Okoumé | 6.5 | 4 | 10.5
Orme | 9 | 5 | 14
Peuplier | 9 | 5 | 14
Pin maritime | 8 | 5 | 13
Pin sylvestre | 8 | 5 | 13
Pitchpin | 8 | 5 | 13
Sapin | 8 | 4 | 12
Sipo | 6 | 5 | 11
Teck | 6 | 3 | 9
Tilleul | 9 | 5.5 | 14.5

## Courbes humidité
Courbes d'équilibre hygroscopique du bois
Courbe taux d'humidité du bois =f(état hygrométrique de l'air) pour une températue de l'air
| 2% | 3% | 4% | 5% | 6% | 7% | 8% | 9% | 10% | 11% | 12% | 13% | 14% | 15% | 16% | 17% | 18% | 19% | 20% | 22% | 24% | 26% | 28% | 30% | a0 | a1 | a2 | a3 | a4 | a5 | a6 | R2
0 | 6.33 | 11.33 | 16.11 | 22.5 | 26.94 | 33.33 | 39.17 | 45.83 | 51.11 | 56.18 | 61.67 | 66.72 | 70 | 73.89 | 76.78 | 79.44 | 82.11 | 84.44 | 86.56 | 88.89 | 91.17 | 93.22 | 95 | 97.11 | 0.006598 | 0.002058 | 1.5154e-05 | -1.5494e-06 | 4.3049e-08 | -5.1929e-10 | 2.4192e-12 | 0.99961
10 | 6.78 | 11.67 | 16.67 | 22.28 | 27.72 | 34.22 | 39.89 | 46 | 52.28 | 57.84 | 62.78 | 67.78 | 71.39 | 74.72 | 77.67 | 80.56 | 83.11 | 84.89 | 86.94 | 89.72 | 91.67 | 93.61 | 95.56 | 97.78 | 0.0019853 | 0.0029526 | -5.5861e-05 | 1.0623e-06 | -5.5378e-09 | -8.1222e-11 | 8.9941e-13 | 0.99957
20 | 7.5 | 12.22 | 17.22 | 22.89 | 28.88 | 35.56 | 41.33 | 47.67 | 54.17 | 59.44 | 64.33 | 68.89 | 73.06 | 75.83 | 78.44 | 81.39 | 84.17 | 85.83 | 87.78 | 90.56 | 92.44 | 94.44 | 96.11 | 98.89 | -0.0075196 | 0.0047085 | -0.00018234 | 5.2335e-06 | -7.5868e-08 | 5.0667e-10 | -1.0343e-12 | 0.99912
30 | 8.06 | 13.06 | 18.61 | 24.44 | 31.11 | 37.78 | 43.89 | 49.94 | 56.39 | 61.61 | 66.11 | 70.83 | 75 | 77.5 | 79.89 | 82.89 | 85.5 | 86.94 | 88.89 | 91.56 | 93.33 | 95.44 | 97.22 | 99.9 | -0.0127 | 0.0056125 | -0.00025686 | 7.7558e-06 | -1.177e-07 | 8.4388e-10 | -2.0988e-12 | 0.99917
40 | 8.89 | 14.44 | 20 | 26.61 | 33.39 | 40.28 | 46.72 | 52.89 | 58.89 | 64.17 | 68.44 | 72.78 | 76.94 | 79.17 | 81.39 | 84.33 | 86.67 | 88.44 | 89.75 | 92.5 | 94.39 | 96.56 | 98.78 |  | -0.0021089 | 0.0028937 | -5.5107e-05 | 7.521e-07 | 3.1862e-09 | -1.6298e-10 | 1.1204e-12 | 0.99964
50 | 9.89 | 15.56 | 22.11 | 28.89 | 36.61 | 43.5 | 50 | 56.11 | 61.67 | 66.67 | 71 | 74.72 | 79.06 | 81.11 | 83.22 | 85.56 | 88.06 | 89.5 | 91.11 | 93.39 | 95.44 | 97.67 | 100.83 |  | -0.034498 | 0.0090854 | -0.00049847 | 1.5322e-05 | -2.3892e-07 | 1.8125e-09 | -5.1675e-12 | 0.99906
60 | 11 | 17.22 | 24.39 | 32.22 | 39.89 | 47.22 | 54.11 | 59.72 | 65 | 69.89 | 73.78 | 77.5 | 81.39 | 83.22 | 85.11 | 87.22 | 89.56 | 91 | 92.28 | 94.44 | 96.67 | 98.89 |  |  | -0.0078871 | 0.0033277 | -8.9286e-05 | 1.5585e-06 | -5.6226e-09 | -1.17e-10 | 1.0165e-12 | 0.99968
70 | 12.22 | 19.33 | 27.22 | 36.11 | 44.22 | 51.67 | 58.33 | 63.89 | 68.89 | 73.44 | 76.94 | 80.28 | 84.39 | 85.56 | 87.33 | 88.94 | 91.11 | 92.28 | 93.61 | 95.56 | 97.89 | 100.44 |  |  | -0.041923 | 0.0091562 | -0.00047568 | 1.3513e-05 | -1.951e-07 | 1.368e-09 | -3.5415e-12 | 0.99921
80 | 13.61 | 21.94 | 30.56 | 40.56 | 48.89 | 56.67 | 63.22 | 68.06 | 73.06 | 77.78 | 80.67 | 83.44 | 86.94 | 88.33 | 89.78 | 91.11 | 92.78 | 93.89 | 95 | 96.67 | 99.44 |  |  |  | -0.037845 | 0.0077669 | -0.00036922 | 9.586e-06 | -1.2367e-07 | 7.3957e-10 | -1.4113e-12 | 0.99897
90 | 15.61 | 24.5 | 34.44 | 45.44 | 53.61 | 62.22 | 68 | 72.22 | 77.5 | 82.22 | 84.44 | 86.67 | 90 | 90.83 | 92.22 | 93.33 | 94.44 | 95.28 | 96.11 | 97.78 |  |  |  |  | 0.095646 | -0.014727 | 0.0010291 | -3.2796e-05 | 5.4361e-07 | -4.5024e-09 | 1.4803e-11 | 0.99937
Polynôme état hygrométrique de l'air = f(température air) pour un taux d'humidité du bois
b0 | 6.3255 | 11.331 | 16.116 | 22.509 | 26.946 | 33.336 | 39.177 | 45.829 | 51.112 | 56.185 | 61.664 | 66.734 | 70.01 | 73.892 | 76.785 | 79.451 | 82.113 | 84.439 | 86.559 | 88.894 | 91.17 | 93.22 | 95.022 | 97.11
b1 | 0.022716 | 0.053339 | 0.06859 | -0.085963 | 0.066701 | 0.059523 | 0.020265 | -0.094147 | 0.045033 | 0.20321 | 0.12197 | 0.083644 | 0.073273 | 0.077994 | 0.12157 | 0.14579 | 0.084139 | 0.02643 | -0.0064612 | 0.071457 | 0.025299 | 0.0051759 | 0.038995 | 0.027
b2 | 0.0040414 | -0.0045484 | -0.0037164 | 0.00617 | -0.0012808 | 0.0021304 | 0.0043985 | 0.013892 | 0.0094402 | -0.0075131 | -0.0025363 | 0.00083696 | 0.0088784 | -0.0011081 | -0.0066631 | -0.0073242 | 0.0017414 | 0.0014033 | 0.0059061 | 0.0011147 | 0.0033434 | 0.004285 | 0.00054484 | 0.0049
b3 | -0.0001927 | 0.00033169 | 0.0002463 | -2.3809e-05 | 0.00025178 | 5.673e-05 | 4.4884e-05 | -0.00030762 | -0.00028239 | 0.00043717 | 0.00023369 | 7.0154e-05 | -0.0003521 | 0.00018919 | 0.00037589 | 0.00040942 | -4.661e-05 | 8.0539e-05 | -0.00016838 | -2.4636e-05 | -0.00011023 | -0.00010307 | 2.0093e-05 | -9e-05
b4 | 4.5988e-06 | -8.0699e-06 | -4.9507e-06 | -1.0032e-06 | -6.3013e-06 | -1.5548e-06 | -2.1989e-06 | 4.2671e-06 | 4.8029e-06 | -9.7166e-06 | -5.418e-06 | -2.0977e-06 | 7.019e-06 | -5.1185e-06 | -7.9768e-06 | -9.2982e-06 | 7.4631e-07 | -3.0114e-06 | 2.5866e-06 | 1.7233e-07 | 2.4144e-06 | 1.7228e-06 | 0 | 0
b5 | -4.9437e-08 | 8.7872e-08 | 4.6506e-08 | 1.9939e-08 | 6.9561e-08 | 1.8083e-08 | 2.9054e-08 | -2.9149e-08 | -3.7357e-08 | 1.0023e-07 | 5.6202e-08 | 2.5412e-08 | -6.4495e-08 | 5.8027e-08 | 7.7937e-08 | 9.5567e-08 | -5.2468e-09 | 3.6776e-08 | -1.8774e-08 | 1.2628e-09 | -2.7284e-08 | -1.9279e-08 | 0 | 0
b6 | 1.9792e-10 | -3.5e-10 | -1.6389e-10 | -1.0139e-10 | -2.8194e-10 | -7.5e-11 | -1.2917e-10 | 7.2917e-11 | 1.0764e-10 | -3.8472e-10 | -2.1528e-10 | -1.0903e-10 | 2.2292e-10 | -2.3681e-10 | -2.8681e-10 | -3.625e-10 | 1.25e-11 | -1.5278e-10 | 4.9306e-11 | -1.3889e-11 | 1.213e-10 | 1.0417e-10 | 0 | 0
R2 | 0.99992 | 0.99985 | 0.99989 | 0.99991 | 0.9999 | 0.99998 | 0.99994 | 0.99998 | 0.9999 | 0.99996 | 0.99998 | 0.99979 | 0.99985 | 0.99997 | 0.9999 | 0.99974 | 0.99994 | 0.99967 | 0.99969 | 0.99992 | 0.99996 | 0.99999 | 0.99948 | 1